## Лист1
Параметры | МОНОХИМ 3211 | Master Protect 330EI | Sikagard®-550 W Elastic
Цвет | белый / колеровка | белый / колеровка | белый / колеровка
Плотность г/см³ | 1.4 | 1.4 | 1.39
Перекрытие трещин, мм | до 0,6 | до 0,5 | До 0,2
Расход на 2 слоя, кг/м² | 0,4-0,6 | 0.62 | 0,5-0,7
Температура применения, С | от +5 до +35 | от +8 до +30 | от +8 до +35
Адгезия методом отрыва к металлу, МПа | не менее 1,0 | нет данных | нет данных
Адгезия методом отрыва к бетону, МПа | не менее 3,1 | не менее 1,6 | нет данных
Сухой остаток % | 63 | 58 | 66.1
Морозостойкость, цикл | 5 | запрещается замораживать | нет данных
Время высыхания до степени 3, ч. | 1- 4 | не менее 4 | не менее 8
Стойкость к Бионорд 30%, ч. | 72 | нет данных | нет данных
Стойкость к Галит 20%, ч. | 72 | нет данных | нет данных
Стойкость к Воде, ч. | 72 | нет данных | нет данных
Эластичность покрытия | 1 | нет данных | нет данных
Укрывистость не более г/м² | 90 | нет данных | нет данных
Степень перетира, мкм | 40 | нет данных | нет данных
Смываемость, г/м² | 0 | нет данных | нет данных
РН | 8.7 | 9-10 | нет данных
Срок эксплуатации | 15 лет | 10 лет | 5 лет